## ザグリカッター
切削加工特集 成功事例
加工内容 | ＦＣＤ600 ザグリ加工 加工改善
加工ﾜｰｸ | 設備部品
被削材 | FCD600
使用機械 | HSK 立形ﾏｼﾆﾝｸﾞセンター
ｸｰﾗﾝﾄ | 水溶性切削油
| 現行品 | 提案品
メーカー |  | ﾀﾝｶﾞﾛｲ
チップ・エンドミル型式 |  | LNMX0506R5-MJ:AH120
工具材質
ホルダー型式 （カッター） | 3枚刃 工具径35mm | 4枚刃 工具径32mm
切込み：ａｐ （mm）
切込み：ａｅ （mm）
工具突出し （L/D） | 250L/D | 250L/D
加工取り代 （mm） Z | 3.0mm | 3.0mm
加工取り代 （mm） X・Y | 0mm | 0mm
加工ｐａｓｓ （回） | 4回 | 2回
切削速度 Vc （m/min） | 120m/min | 150m/min
回転数 N （rpm/min-1） | 1091rpm/min-1 | 1492rpm/min-1
1刃送り ｆz （mm/刃） | 0.10mm/刃 | 0.10mm/刃
送り F （mm/min） | 327mm/min | 596mm/min
加工数 | 240個/日 | 240個/日
工具寿命４倍
チップ1個当たりの単価18.12円/個の改善
改善効果金額91350円/月